## 技术参数要求表
序号 | 设备名称 | 技术参数描述 | 是否允许偏差 | 最大偏离值
1 | 通用性要求 | 与招标方现使用货架通配,涉及立柱孔柱间距及尺寸需统一,具体尺寸见附件PDF图纸 | 否
2 | 钢材要求 | 所有采用国内四大钢材厂钢材（即：宝钢、攀钢、武钢、包钢）。 | 否
3 | 不锈钢材质要求 | 至少为201不锈钢 | 否
4 | 焊接要求 | 所有焊接部分必须满焊，特别是主要受力部件（如单面、双面立柱与基脚焊接；挂件横梁的焊接）； | 否
5 | 喷涂要求 | 表面喷涂不得有杂物，表面保证全部厚度一致并达到50-85um厚； | 否
6 | 组装要求 | 1.所有配件组装后必须统一一条直线，同一面不得有翘起、凹陷、缝隙大小不一。 2.所有单面立柱固定后，不得有螺丝外露现象； | 否
7 | 安装要求 | 1.安装人员必须按照要求及时间进度完成现场安装； 2.靠墙单面立柱固定件必须隐蔽，达到美观、牢固效果； 3.安装完毕后卖场不得出现变形掉漆情况。 | 否
8 | P25立柱 | 采用30*80*2.5mm矩形管(不含涂层),孔柱间距及尺寸参考附件PDF图纸, | 否
9 | P25前立柱 | 采用30*30*1.5mm矩形管(不含涂层),孔柱间距及尺寸参考附件PDF图纸中P25立柱尺寸 | 否
10 | 阳光P25立柱 | 采用30*60*2.0mm矩形管(不含涂层),孔柱间距及尺寸参考附件PDF图纸中P25立柱尺寸 | 否
11 | 阳光P25前立柱 | 采用30*30*1.5mm矩形管(不含涂层),孔柱间距及尺寸参考附件PDF图纸中P25立柱尺寸 | 否
12 | 阳光P25左右卡条 | 采用1.2mm钢板(不含涂层),孔柱间距及尺寸参考附件PDF图纸中P25立柱尺寸 | 否
13 | 挂脚 | 采用2.5mm(不含涂层)的冷轧钢板冲压成型 | 否
14 | 前挂脚/后挂脚 | 采用3mm(不含涂层)的冷轧钢板折冲压成型 | 否
15 | P25基脚/接插基脚 | 采用1.5mm(不含涂层)的冷轧钢板 | 否
16 | P25背板/背板封盖 | 采用0.5mm(不含涂层)的冷轧钢板折弯成型 | 否
17 | P25冲孔背板 | 采用1mm(不含涂层)的冷轧钢板折弯成型 | 否
18 | P25 90︒内外背板/2孔拉深背板 | 采用0.6mm(不含涂层)的冷轧钢板折弯成型 | 否
19 | 阳光P25槽型背板/槽型背板底 | 采用0.4mm(不含涂层)的冷轧钢板折弯成型 | 否
20 | P25搁板 | 采用0.65mm(不含涂层)的冷轧钢板折弯增加加强筋成型,加强筋间距参考附件PDF对应图纸 | 否
21 | P25 90︒内外搁板/酒架搁板 | 采用0.7mm(不含涂层)的冷轧钢板折弯增加加强筋成型,加强筋间距参考附件PDF对应图纸 | 否
22 | 阳光P25槽型搁板 | 采用0.6mm(不含涂层)的冷轧钢板折弯增加加强筋成型,加强筋间距参考附件PDF对应图纸 | 否
23 | 透明玻璃搁板（含灯架、支撑件） | 采用8.0mm透明玻璃，灯架采用20*20*1.2mm矩形管 | 否
24 | P25TG上固定片 | 采用3.5mm(不含涂层)的冷轧钢板 | 否
25 | P25TG上横挡 | 采用3mm(不含涂层)的冷轧钢板 | 否
26 | P25TG中部横梁 | 采用2mm(不含涂层)的冷轧钢板 | 否
27 | P25底脚螺栓固定片/垫片 | 采用2.5mm(不含涂层)的冷轧钢板 | 否
28 | P25中部横梁固定片 | 采用5mm(不含涂层)的冷轧钢板 | 否
29 | 阳光P25上部固定梁 | 采用2mm(不含涂层)的冷轧钢板 | 否
30 | P25侧封盖 | 采用18mm的三聚氰胺板 | 否
31 | P25前网条/隔离网条 | 采用3.8mm(不含涂层)的铁丝,样式参考附件PDF对应图纸 | 否
32 | P25笔记本隔网 | 采用4.5mm(不含涂层)的铁丝,样式参考附件PDF对应图纸 | 否
33 | 阳光P25小前网条 | 主筋采用5mm(不含涂层)的铁丝、竖筋采用3.8mm(不含涂层)的铁丝,样式参考附件PDF对应图纸 | 否
34 | 挂件横梁 | 采用15mm*30mm *1.5mm（不含涂层)的矩形管焊接制成,样式参考附件PDF对应图纸 | 否
35 | 双挂钩/高脚杯挂钩/弯挂钩/方管挂钩 | 样式参考附件PDF对应图纸 | 否
36 | 重量斜口挂篮/叠篮/叠篮底座 | 样式参考附件PDF对应图纸 | 否
37 | 高端货架 | 样式参考附件PDF对应图纸 | 否
38 | 包柱立柱 | 采用30*30*2.5mm（不含涂层)的矩形管焊接制成,样式参考附件PDF对应图纸 | 否
39 | 圆包柱上连接 | 采用20*20*1.5mm（不含涂层)的矩形管焊接制成,样式参考附件PDF对应图纸 | 否
40 | 包柱背板 | 采用0.5mm钢板(不含涂层),样式参考附件PDF对应图纸 | 否
41 | 包柱底柜/层板组合/木盒 | 采用25mm(不含涂层)的三聚氰胺板,样式参考附件PDF对应图纸 | 否
42 | 包柱网条 | 采用3.8mm(不含涂层)的铁丝,样式参考附件PDF对应图纸 | 否
43 | 包柱贴脚片 | 采用0.8mm(不含涂层)的冷轧钢板 | 否
44 | 家居馆货架 | 样式参考附件PDF对应图纸 | 否
45 | 其他展示设备 | 样式参考附件PDF对应图纸 | 否